## Foglio1
Materiali Stampa 3D FDM - Proprietà e Applicazioni
Materiale | Facilità di Stampa | Resistenza | Flessibilità | Res. Termica | T. Stampa (°C) | T. Piatto (°C) | Rm (MPa) | E (MPa) | Allung. a rottura (%) | Proprietà Meccaniche Principali | Applicazioni Tipiche
PLA | Facile | Media | Bassa | Bassa | 190-220 | 20-60 | 45 | 2500 | 0.04 | Rigido ma fragile | Prototipi estetici, modelli, giocattoli
ABS | Media/Difficile | Alta | Media | Alta | 220-250 | 90-110 | 35 | 2000 | 0.1 | Resistente agli urti, tenace | Parti funzionali, automotive, case
PETG | Facile/Media | Alta | Media | Media | 230-250 | 70-90 | 45 | 2000 | 0.3 | Resistenza chimica, duttile | Parti meccaniche, contenitori, incastri
TPU (Flessibile) | Difficile | Media | Altissima | Media | 210-230 | 30-60 | 30 | 25 | 5 | Estrema flessibilità, assorbimento urti | Cover, guarnizioni, ruote
Nylon | Difficile | Altissima | Alta | Alta | 240-260 | 70-100 | 50 | 1300 | 1.5 | Resistenza all'usura, basso attrito | Ingranaggi, cerniere, componenti funzionali
PC (Policarbonato) | Difficile | Altissima | Bassa | Altissima | 270-300 | 90-110 | 65 | 2300 | 0.06 | Eccezionale resistenza a calore e impatti | Componenti ad alta temperatura, protezioni
ASA | Media/Difficile | Alta | Media | Alta | 240-260 | 90-110 | 40 | 2000 | 0.2 | Eccezionale resistenza ai raggi UV e agenti atmosferici, simile all'ABS ma per esterni. | Componenti per esterni, parti automotive, gusci esposti al sole.
PETG+GF (Fibra Vetro) | Media | Altissima | Bassa | Alta | 240-260 | 70-90 | 55 | 4000 | 0.04 | Alta rigidezza, stabilità dimensionale migliorata, resistenza termica superiore, abrasivo (richiede ugello indurito). | Componenti strutturali, supporti per motori/riduttori, parti soggette a sollecitazioni termomeccaniche.
PETG+CF (Fibra Carbonio) | Media | Altissima | Bassa | Alta | 240-260 | 70-90 | 60 | 5000 | 0.03 | Estrema rigidità e resistenza a flessione, leggerezza, bassa deformazione (warping), finitura superficiale opaca eccellente, abrasivo. | Telai per droni, ingranaggi ad alto modulo, robotica leggera, attrezzature e dime.